## 표지
제 작 시 방 서
▣ 본 제작건은 연주1팀 BENDER 부품에 관한 시방임
2024년 03월 12일
연주1부
현대제철 주식회사

## 목차
목 차
01. 개 요
02. 납 기
03. 납품 장소
04. 공급 범위
05. 제작준수사항
06. 시험 및 검사
07. 도 장
08. 포장 및 운반
09. 하자 보증
10. 제출 서류
11. 기타 요청

## 시방서
제 작(수 리) 시 방 서
1.개 요 : 본 시방서는 당진 현대제철 연주1팀 BENDER 부품에 관한 제작 시방임
2.납 기 : 발주 후 150일이내
3.납품장소 : 연주1팀 연주수리반 (041-680-3965)
4.공급범위
1. SEMS 밴더 롤러 ASSEMBLY 일체
2. 베어링만 납품 제외(사급) 한다.
5.제작준수사항
1. 설비사용 환경
- 1000~1100℃ 고온의 슬라브를 인발하는 설비로서 고온의 복사열 및 냉각수에 노출되어 사용되는 사용 환경에 대한
설비 내구성이 요구됨. (고온 내마모성, 고온 경도, 내 부식성, 내 산화성)
2. Technical Data
(1) 롤러 type : 두 개의 중간 support가 있는 롤 assembly로써 한 개의 shaft에 의해 연결된 세 개의 분할 롤 구성
(2) 베어링 type : Needle roller bearing (NA6915, 75x105x54, 200-250μm, S3)
(3) 재질 : BOM list 참고
(4) 롤러 jacket 제작 방법
1. 비자성 특성 측정 : Ferromaster
2. 모재 비파괴검사 UT 실시 (제작 성적서 접수 및 제출)
3. Rough machining
5. NDT (PT) 실시
6. Final machining
7. Hardness : 238 ~ 280 HB (Quenched and tempered to (Rm)
(5) 부품별 공급업체 lot no. 표기
'- 표기 방법 당사와 협의 후 실시
3. 제작요구 조건
(1) 제작자는 계약후 5일 이내에 자재수급 및 제작 공정표를 제출해야한다,
(2) 모든 자재는 도면 및 BOM의 재질 및 규격을 준수하여 사용한다
(3) 모든 제작은 당사의 승인을 득한 출도 도면에 의거 제작하여야 하며 제작상의 문제 또는 사용중 성능보장의
문제가 될 수 있어 수정제작이 불가피할 경우 수정도를 제출 승인을 받아 수정 제작 하여야 한다.
(4) 당사는 본 제작품의 제작 공정 Check를 위해 필요하다고 인정될시 수시로 진행 상황등을 Check
할 수 있으며 제작사는 이에 최대한 협조하여야 한다.
(5) 기계 가공을 요하는 하중 지지부위 및 주요부재의 용접은 용접후 용접 잔류응력을 제거할 것.
4. 용접시공 방법
(1) 용접사는 자격이 있는 용접사여야 한다.
(2) 용접은 적용규격에 따라야하며, 용접절차 사양서(WPS)를 작성하여 당사의 승인을 득한 후 작업한다.
다음의 조건에서는 용접을 금지한다.
▲ 우천시 노천에서
▲ 대기온도가 -10℃ 이하일때
▲ 풍속10m/sec 이상일때
▲ 상대습도90%이상일때
단, 상기의 조건이라 할지라도 예열 및 바람막이 등으로 용접에 미치는 영향을 제거한다면 작업을 할 수 있다
(3) 맞대기 용접에는 용접의 방법에 따라 개선 작업을 하여야 한다.
- 판의 두께가 6이상 16이하 → V, X형(내피 철판)
(4) 가스 절단한 단면을 그대로 용접하는 경우에는 개선을 잘하고, 용접 찌꺼기 및 기타 유해한
부착물을 제거한다.
(5) 용접의 음부는 필요에 따라 평평하게 다듬질 하거나 또는 매끈한 모양으로 다듬질한다.
(6) 제작시 도면 주기를 반드시 참고하여 제작 할것.
(7) 용접후에 열변화를 감안하여 작업방법에 맞게 작업 공정을 준수한다
(8) 용접중에 열변형을 방지 하도록 사전 조치한다.
(9) 용접 완료후에는 조립이 잘되도록 변형 부분을 재가공하여야 한다.
(10) Shaft 는 필히 내부 결함, 가공 후 잔존 칩 등을 확인하여 제거 한다
(11) 그리스 초도 급지 실시한다 (롤 외관으로 그리스가 확인 가능한 수준)
6.시험 및 검사
- 납품 검사(검수 포함)는 당사가 제시 또는 승인한 검사기준서에 준한 절차에 따라 신속히 실행하여야 한다.
- 모든 검사와 시험을 확인하였다 하더라도 제작(수리)품의 최종 보증의 의무는 공급자에게 있다.
- 공급자는 검사원의 일반적인 검사 및 중간검사, 입회검사, 3자 검사 등에 필요한 재화와 용역에 대해 지원해야 한다.
- 품목의 기술적 특수성 등으로 인하여 10일 이내에 검사를 완료할 수 없을시 상호 협의하여 검사기간을 연장할 수 있다.
1. 일반사항
(1) 시험과 검사는 당사로부터 승인 받은 도면과 서류를 기초로 한다.
(2) 시험 및 검사시 도면과 사양간에 다른점이 있으면 즉시 당사에 통보하여 확인을 받은 후
시험 및 검사에 임한다.
2. 제작검사기준
(1) 적용범위
본 제작 검사기준은 현대제철에서 구매하는 제작공장 내 시험및 검사에 대하여 적용하며
계약서나 구매사양서 등 승인도면에서 요구되는 사항은 본 제작검사 기준서의 내용보다 우선한다
(2) 재료는 규격에 따라 MAKER의 MILL SHEET 또는 TEST REPORT로 검사한다.
불가능한 경우에는 발주자가 승인한 공인기관에 의하여 발행된 재질시험 및 분석증명서로 대처한다.
(3) 검사 항목(대문자: 검사 Witness 소문자:성적서 Review)
▣ roller assembly : 소재검사(mc) 외관검사 (VS) 열처리및경도검사(HT.HD) 비파괴검사(UE,ME,PE)
- 소재검사:소재분석,Mill Sheet 확인
- 외관검사:조립외형,부품상태,표면용접,결함유무,형상등
- 경도검사 : 경도측정
- roller 부품 및 조립 검사 성적서 제출 (양식에 맞추어 내용 제출)
① 재질 및 치수 검사 성적서 (롤러 외경 및 높이, 진원도, 직진도 등)
* Mill Sheet
- 제작 : 롤러 자켓 및 사급 자재 外 전체 부품
* 검사 성적서 : 아래 검사 서류를 준수하여 제작 및 검사 성적서 제출 (현장 설명회 시 배포)
(4) 용접검사 : 용접 전·후 및 용접중의 검사는 다음에 따른다.
- 개선부의 치수 검사를 지시된 대로의 치수 인지를 확인한다.
- 용접 이음부의 표면 또는 모서리는 균일하고 매끄러워야 하며, SCALE 이나 녹,페인트,기름,
SLAG, 습기등의 이물질이 없도록 한다.
- WELDING GROOVE의 치수는 용접하기 전에 TACK WELDING된 상태에서 제작 도면에 지시된
대로 인가를 GAUGE로 확인하고 다음값을 넘지 않도록 한다.
▲ 흠의 각도 (GROOVE ANGLE) : ±5˚
▲ 루트 간격 (ROOT OPENING) : ±0.8mm 이하
▲ 루트면 (ROOT SPACE) : ±1mm
- 각 층의 용접을 마치고 다음 층으로 넘어갈 때에는 BEAD 표면의 균열이나 SLAG, 기타 이물질이
없는가를 확인한다.
- 용접 완료후 다음 항목에 대하여 육안 검사를 하여 확인하고 필요한 경우에는 다시 수정한다.
▲ 균열 (CRACK)
▲ OVERLAP
▲ BEAD 폭의 불균일
▲ 용융길이 부족, 융합불량
▲ 내면으로 녹아흐름
▲ 용제, 기공 (SLAG & POROSITY)
▲ 가접 (TACK WELD)한 부착물
▲ 접선의 편심
▲ 덧살의 높이 제한
▲ 모재두께 12mm이하 → 덧살두께 1.5mm이하
▲ 모재두께 12mm이상 25mm이하 → 덧살두께 2.5mm이하
(5) 열처리 전 검사
용접후에 열처리가 필요한 용기는 열처리 전에 치수검사, 용접검사등을 충분히 시행하고 열처리 후
용접 수정 시공 개소가 없도록 주의한다.
(6) 치수검사
치수검사는 승인 도면에 따라 본체 및 주요부에 대해서 행하고 검사 기록을 작성한다.
7.도장
1. 도장은 담당자와 협의 후 진행할 것.
8.포장 및 운반
- 제작/수리 업체는 발주품 일체에 대해 발주서에 명기된 납품 장소까지 운반 , 운송을 실시한다.
- 운반, 운송 시 업체 귀책 사유로 발생되는 모든 인적, 물적 피해의 책임은 "계약 업체"에게 있음을 확인한다.
- 공급자는 상호 협의 한 기일 내에 납품하여야 하며 , 정당한 사유없이 이를 위반하였을 경우 지체 1일에 대하여 3/1,000에
해당하는 지체 보상금을 구매자에게 지급하여야 한다.
1. 제품은 입고후 장기간 보관 가능하도록 Raping이나 방청 처리 후 지정 적치대에 포장하여 납품할 것.
9.하자보증
- 본 제작품의 하자보증 기간은 검수 합격일로부터 1년 이며, 하자보증 기간내의 보수 부분은 보수일로부터 1년으로 한다.
- 공급자는 하자보수 보증을 위하여 구매자의 요구가 있을시 상호 협의하에 계약금액의 통상(10%)에 해당하는 하자
보증 보험증권 이나, 이에 해당하는 금액을 구매자에게 예치한다.
- 공급자는 구매자가 발주한 부품에 결함이 없도록 최선을 다해야하며, 제조물 책임에 관한 모든 의무를 다한다.
1. 본 수리 및 제작품의 하자 보증은 제품별로 기준을 다르게 적용하며, 수명 허용 구간 미달한 제품의 경우,
On-line 설비 사용 후 롤러 사용 Heat/마모도를 측정하여 불량여부를 판정한다. (사용 수명 보증 9-3 참조)
2. 공급사는 당사에서 제공하는 도면, 시방의 내용을 충분히 검토하여 성능 보증 가능여부를 판단하여야 하며
성능보장이 불가능하다고 판단되면 공급자가 대책을 마련하여 당사와 협의 승인을 득한 후 제작을 시행한다.
3. 제작 품목의 하자 발생시 A/S 작업을 실시한다. (A/S 내용은 당사와 합의한다)
4. 중대한 하자( 롤 구동 이상, 누수, 롤 이상마모를 포함한 "사용중 급격한 수명 저하") 발생시 해당 업체는
원인 규명 및 재발 방지조치 한다. (당사와 합의한 일정 내 제출하여야 한다)
5. 하자 보증 시 기 제출한 검사성적서와 다를경우, 구매본부에 통보 및 클레임 패널티를 적용 한다.
6. 본 제작품의 하자 보증기간은 사용일로 부터 1년이며 하자보증기간내의 보수 부분은 보수일로 부터 1년으로 한다
10.제출서류
- 공급자는 하기의 서류를 지정한 기한내에 당사에 필히 제출하여야 하며 , 미 제출로 인하여 발생하는 모든 책임은
공급자에게 있다.
도면및 제출서류 (서류 : 납품시 제출 / 전자문서(e-mail) : 납품 3일 전)
1. 공급자는 하기의 서류를 지정한 기간내에 제출해야 한다
- 상세 제작 공정표
- 재질성적서 3부(납품시) . 최초 시편포함
- 열처리성적서 3부(납품시)
- 비파괴검사 성적서 3부(납품시)
- 각 부품별 관련 검사 성적서 3부(납품시)
- 기타 제작공정별 작업사진철 (필요시요구 )
11.기타요청
1. 안전 준수 사항 (현대제철내)
1) 자재 납품/반출 시 공장내 야드 출입 기준 준수
2) 차량 상/하차시 크레인 수신호 체계 준수하며, 중량물 하부에는 절대 접근하지 않는다
3) 유도로프 및 중량물 핸들링 用 도구를 이용하여 취급한다. (근접하여 작업하지 않는다)
3) 공장 출입시 기본 안전보호구 착용 준수 (안전모, 안전화, 보안경, 각반, 귀마개 등)
4) 야드 통행 시 신호등 신호 준수 (천정 크레인 이동 시 차량 안전거리 확보 및 정차)
- 붉은등 : 정차
- 녹색등 : 통행가능 (단, 천정 크레인 운행 시 차량 이동 금지)
5) 야드 內 차량 운행 속도 : 10km/h 준수
6) 차량 운전자는 작업장 정차 전/후 하차하여 주변의 간섭사항을 확인한다.
7) 차량 상부 이동 시 이동식 계단을 설치하여 상/하 이동 한다
8) 차량 운전자는 정차 후 단독행동을 금지한다.
9) 상기 안전수칙에 대해 계약업체는 차량 운전자에게 매회 교육 실시한다.